## Data
Identificación |  |  | Soporte |  |  |  | Impregnación |  | Inspección |  |  |  |  | Localización |  |  | Inspección visual |  |  |  |  | Medida Polux | [12 empty] | Resultado |  |  |  | Observaciones | Imágenes | Cartas
ID | Zona | Línea | Número | Etiqueta | Ancho | Circunferencia | Tipo de impregnación | Año de impregnación | Fecha | Hora | Inspector | Temperatura | Lluvia | Latitud | Longitud | Exactitud | Suelo húmedo | Daños mecánicos | Pájaro carpintero | Grietas | Insectos | Número de serie | Medida 1 | Fuerza 1 | Humedad 1 | Sigma 1 | Análisis 1 | Resultado 1 | Medida 2 | Fuerza 2 | Humedad 2 | Sigma 2 | Análisis 2 | Resultado 2 | Sigma medio | Medio | Corrección | Final | Observaciones | Imágenes | Cartas
[5 empty] | [m] | [cm] | [5 empty] | [°C] | [12 empty] | [%] | [MPa] |  |  |  |  | [%] | [MPa] |  |  | [MPa]
10 | Kara kara | Y-8 | 1 |  | 12 | 55 | Sales y madera dura | 1994 | 2022-03-24 22:42 | 44644.9461 | alan | 25 | Sin color | -17.465027 | -66.1293265 | 1.972308 |  |  |  | Liviano |  | PX05-04-0221 | PX000029 | 225 | 42 | 50.012 |  | Naranja | PX000030 | 199 | 59 | 44.162 |  | Naranja | 47.087 | Naranja |  | Naranja |  | 000010[01].jpg, 000010[00].jpg | 000010[PX000029].png, 000010[PX000030].png
82 | P-3 | JP64H10 | 138CD1234 |  | 12 | 80 | Sales y madera dura | 2000 | 2023-07-20 10:39 | 45127.4437 | alan | 20 | Sin color | -17.54922 | -65.8231 | 1.627882 | [5 empty] | PX05-04-0221 | PX000192 | 233 | 31 | 51.812 |  | Naranja | PX000193 | 243 | 26 | 54.062 |  | Naranja | 52.937 | Naranja |  | Naranja | poste en buen estado | 000082[02].jpg, 000082[00].jpg, 000082[01].jpg | 000082[PX000192].png, 000082[PX000193].png
83 | P-3 | JP64H10 | 138CD279 |  | 12 | 80 | Sales y madera dura | 2000 | 2023-07-20 10:47 | 45127.4495 | alan | 20 | Sin color | -17.54871 | -65.8228225 | 0.7218033 | [18 empty] | 0 |  | Verde | Verde | poste en buen estado | 000083[00].jpg, 000083[02].jpg, 000083[01].jpg
84 | P-3 | JP64H10 | 138CD280 |  | 12 | 80 | Sales y madera dura | 2000 | 2023-07-20 10:54 | 45127.4541 | alan | 20 | Sin color | -17.54804 | -65.8224555 | 1.780449 | [5 empty] | PX05-04-0221 | PX000194 | 0 | 0 | 0 |  | Rojo | PX000195 | 314 | 49 | 70.037 |  | Verde | 23.34567 | Rojo | Verde | Verde | poste en buen estado, no entró en la primera medición | 000084[02].jpg, 000084[01].jpg, 000084[00].jpg | 000084[PX000194].png, 000084[PX000195].png
85 | P-3 | JP64H10 | 138CD281 |  | 12 | 80 | Sales y madera dura | 2000 | 2023-07-20 10:57 | 45127.4559 | alan | 20 | Sin color | -17.54744 | -65.8221 | 1.486607 | [5 empty] | PX05-04-0221 | PX000196 | 299 | 41 | 66.662 |  | Verde | PX000197 | 304 | 46 | 67.787 |  | Verde | 67.2245 | Verde |  | Verde |  | 000085[01].jpg, 000085[02].jpg, 000085[00].jpg | 000085[PX000197].png, 000085[PX000196].png
86 | P-3 | JP64H10 | JP64H10 |  | 12 | 190 | Sales y madera dura | 2000 | 2023-07-20 11:01 | 45127.4594 | alan | 20 | Sin color | -17.546877 | -65.82178 | 1.479899 | [5 empty] | PX05-04-0221 | PX000198 | 306 | 68 | 68.237 |  | Verde | PX000199 | 302 | 41 | 67.337 |  | Verde | 67.787 | Verde |  | Verde | poste en buen estado | 000086[00].jpg, 000086[02].jpg, 000086[01].jpg | 000086[PX000199].png, 000086[PX000198].png
87 | P-3097 | JP64H10 | 138CD86 |  | 12 | 65 | Sales y madera dura | 2000 | 2023-07-20 11:06 | 45127.4625 | alan | 20 | Sin color | -17.547 | -65.82174 | 1.555635 | [5 empty] | PX05-04-0221 | PX000200 | 303 | 77 | 67.562 |  | Verde | PX000201 | 306 | 62 | 68.237 |  | Verde | 67.8995 | Verde |  | Verde | poste en buen estado? | 000087[02].jpg, 000087[00].jpg, 000087[01].jpg | 000087[PX000201].png, 000087[PX000200].png
88 | P-3097 | JP64H10 | 138CD87 | 1 | 12 | 65 | Sales y madera dura | 2000 | 2023-07-20 11:11 | 45127.4662 | alan | 20 | Sin color | -17.5474 | -65.82198 | 1.555635 | [5 empty] | PX05-04-0221 | PX000202 | 279 | 33 | 62.162 |  | Verde | PX000203 | 274 | 47 | 61.037 |  | Verde | 61.5995 | Verde |  | Verde | Poste en buen estado | 000088[02].jpg, 000088[01].jpg, 000088[00].jpg | 000088[PX000203].png, 000088[PX000202].png
89 | P-3097 | JP64H10 | 138CD88 |  | 12 | 65 | Sales y madera dura | 2000 | 2023-07-20 11:15 | 45127.469 | alan | 20 | Sin color | -17.54775 | -65.822222 | 1.697056 | [5 empty] | PX05-04-0221 | PX000204 | 301 | 24 | 67.112 |  | Verde | PX000205 | 243 | 36 | 54.062 |  | Naranja | 60.587 | Verde |  | Verde | Poste en buen estado | 000089[00].jpg, 000089[01].jpg, 000089[02].jpg | 000089[PX000204].png, 000089[PX000205].png
90 | P-3097 | JP64H10 | 138CD34 |  | 9 | 60 | Sales y madera dura | 2000 | 2023-07-20 11:32 | 45127.4803 | alan | 20 | Sin color | -17.5462645 | -65.82146 | 1.702939 | [5 empty] | PX05-04-0221 | PX000206 | 163 | 20 | 36.062 |  | Naranja | PX000207 | 296 | 24 | 65.987 |  | Verde | 51.0245 | Naranja |  | Naranja | P1 SOL P2 poste programable | 000090[00].jpg, 000090[01].jpg, 000090[02].jpg | 000090[PX000206].png, 000090[PX000207].png
91 | P-3097 | JP64H10 | 138CD89 |  | 9 | 60 | Sales y madera dura | 2000 | 2023-07-20 11:37 | 45127.4841 | alan | 20 | Sin color | -17.54591 | -65.821231 | 5 | [5 empty] | PX05-04-0221 | PX000208 | 208 | 24 | 46.187 |  | Naranja | PX000209 | 199 | 26 | 44.162 |  | Naranja | 45.1745 | Naranja |  | Naranja | P1 SOL P2 poste programable | 000091[00].jpg, 000091[01].jpg, 000091[02].jpg | 000091[PX000209].png, 000091[PX000208].png
92 | P-3097 | JP64H10 | 138CD273 |  | 9 | 60 | Sales y madera dura | 2000 | 2023-07-20 11:41 | 45127.4868 | alan | 20 | Sin color | -17.5456825 | -65.82023 | 1.56205 | [5 empty] | PX05-04-0221 | PX000210 | 207 | 79 | 45.962 |  | Naranja | PX000211 | 206 | 36 | 45.737 |  | Naranja | 45.8495 | Naranja |  | Naranja | P1 SOL P2 poste programable | 000092[02].jpg, 000092[00].jpg, 000092[01].jpg | 000092[PX000211].png, 000092[PX000210].png
93 | P-3097 | JP64H10 | 138CD278 |  | 9 | 60 | Sales y madera dura | 2000 | 2023-07-20 11:45 | 45127.4894 | alan | 20 | Sin color | -17.54572 | -65.8198 | 1.486607 | [18 empty] | 0 |  | Verde | Verde | Poste en buen estado | 000093[02].jpg, 000093[00].jpg, 000093[01].jpg
94 | P-3097 | JP64H10 | 138CD1591 |  | 9 | 60 | Sales y madera dura | 2000 | 2023-07-20 11:48 | 45127.4919 | alan | 20 | Sin color | -17.54574 | -65.81953 | 1.555635 | [5 empty] | PX05-04-0221 | PX000212 | 240 | 33 | 53.387 | PXF | Naranja | PX000213 | 201 | 33 | 44.612 | PXO | Naranja | 48.9995 | Naranja | Verde | Verde | poste en buen estado | 000094[00].jpg, 000094[01].jpg, 000094[02].jpg | 000094[PX000213].png, 000094[PX000212].png
95 | P-3097 | JP64H10 | 138CD1592 |  | 9 | 60 | Sales y madera dura | 2000 | 2023-07-20 11:51 | 45127.4937 | alan | 20 | Sin color | -17.5457 | -65.81949 | 1.486607 | [5 empty] | PX05-04-0221 | PX000214 | 238 | 48 | 52.937 |  | Naranja | PX000215 | 144 | 48 | 31.787 |  | Naranja | 42.362 | Naranja |  | Naranja | poste programable | 000095[01].jpg, 000095[00].jpg, 000095[02].jpg | 000095[PX000215].png, 000095[PX000214].png
96 | P-3097 | JP64H10 | 138CD159 |  | 9 | 55 | Sales y madera dura | 2000 | 2023-07-20 11:54 | 45127.4955 | alan | 20 | Sin color | -17.54533 | -65.81929 | 1.56205 | [5 empty] | PX05-04-0221 | PX000216 | 263 | 0 | 58.562 |  | Verde | PX000217 | 231 | 71 | 51.362 |  | Naranja | 54.962 | Naranja |  | Naranja | Casa a medio metro del poste poste en buen estado | 000096[00].jpg, 000096[02].jpg, 000096[01].jpg | 000096[PX000216].png, 000096[PX000217].png
97 | P-3097 | JP64H10 | 138CD1594 |  | 9 | 55 | Sales y madera dura | 2000 | 2023-07-20 11:58 | 45127.4983 | alan | 20 | Sin color | -17.54519 | -65.81914 | 1.318939 | [5 empty] | PX05-04-0221 | PX000218 | 308 | 93 | 68.687 |  | Verde | PX000219 | 300 | 55 | 66.887 |  | Verde | 67.787 | Verde |  | Verde | poste en buen estado | 000097[00].jpg, 000097[01].jpg, 000097[02].jpg | 000097[PX000218].png, 000097[PX000219].png
98 | P-3097 | JP64H10 | 138CD1595 |  | 9 | 55 | Sales y madera dura | 2000 | 2023-07-20 12:01 | 45127.5007 | alan | 20 | Sin color | -17.54537 | -65.81893 | 0.834386 | Sí |  |  |  |  | PX05-04-0221 | PX000220 | 164 | 110 | 36.287 |  | Naranja | PX000221 | 156 | 50 | 34.487 |  | Naranja | 35.387 | Naranja |  | Naranja | P1 sol P2 | 000098[02].jpg, 000098[00].jpg, 000098[01].jpg | 000098[PX000220].png, 000098[PX000221].png
99 | P-3097 | JP64H10 | 138CD105 |  | 9 | 55 | Sales y madera dura | 2000 | 2023-07-20 12:10 | 45127.5068 | alan | 20 | Sin color | -17.54425 | -65.82036 | 1.555635 |  |  |  | Sí |  | PX05-04-0221 | PX000222 | 201 | 42 | 44.612 | PXO | Naranja | PX000223 | 168 | 50 | 37.187 | PXF PXC | Naranja | 40.8995 | Rojo |  | Rojo | P1 SOL P2 poste en mal estado | 000099[01].jpg, 000099[00].jpg, 000099[02].jpg | 000099[PX000222].png, 000099[PX000223].png
100 | P-3097 | JP64H10 | 138CD106 |  | 9 | 55 | Sales y madera dura | 2000 | 2023-07-20 12:13 | 45127.5094 | alan | 20 | Sin color | -17.54388 | -65.82021 | 1.769181 | [5 empty] | PX05-04-0221 | PX000224 | 306 | 16 | 68.237 |  | Verde | PX000225 | 312 | 17 | 69.587 |  | Verde | 68.912 | Verde |  | Verde | poste en buen estado | 000100[01].jpg, 000100[02].jpg, 000100[00].jpg | 000100[PX000224].png, 000100[PX000225].png
101 | P-3097 | JP64H10 | 138CD149 |  | 9 | 55 | Sales y madera dura | 2000 | 2023-07-20 12:17 | 45127.512 | alan | 20 | Sin color | -17.54347 | -65.82 | 1.555635 | [5 empty] | PX05-04-0221 | PX000226 | 288 | 43 | 64.187 |  | Verde | PX000227 | 299 | 48 | 66.662 |  | Verde | 65.4245 | Verde |  | Verde | poste en buen estado | 000101[01].jpg, 000101[02].jpg, 000101[00].jpg | 000101[PX000226].png, 000101[PX000227].png
102 | P-3097 | JP64H10 | 138CD148 |  | 9 | 55 | Sales y madera dura | 2000 | 2023-07-20 12:20 | 45127.5137 | alan | 20 | Sin color | -17.54315 | -65.81979 | 1.294025 | [18 empty] | 0 |  | Verde | Verde | poste en buen estado | 000102[02].jpg, 000102[00].jpg, 000102[01].jpg
103 | P-3097 | JP64H10 | 138CD147 |  | 9 | 55 | Sales y madera dura | 2000 | 2023-07-20 12:37 | 45127.5258 | alan | 20 | Sin color | -17.5428 | -65.81955 | 0.9990495 | [5 empty] | PX05-04-0221 | PX000228 | 236 | 90 | 52.487 |  | Naranja | PX000229 | 267 | 79 | 59.462 |  | Verde | 55.9745 | Verde |  | Verde | poste en buen estado | 000103[00].jpg, 000103[02].jpg, 000103[01].jpg | 000103[PX000228].png, 000103[PX000229].png
104 | P-3097 | JP64H10 | 138CD146 |  | 9 | 55 | Sales y madera dura | 2000 | 2023-07-20 12:42 | 45127.5295 | alan | 20 | Sin color | -17.54245 | -65.8193615 | 1.466595 | [5 empty] | PX05-04-0221 | PX000230 | 0 | 0 | 0 |  | Rojo | PX000231 | 77 | 87 | 16.712 |  | Rojo | 8.356 | Rojo |  | Rojo | P1 SOL P2 | 000104[02].jpg, 000104[00].jpg, 000104[01].jpg | 000104[PX000231].png, 000104[PX000230].png
105 | P-3097 | JP64H10 | 138CD161 |  | 9 | 55 | Sales y madera dura | 2000 | 2023-07-20 12:49 | 45127.5337 | alan | 20 | Sin color | -17.54246 | -65.8192195 | 1.384052 | [5 empty] | PX05-04-0221 | PX000232 | 308 | 41 | 68.687 |  | Verde | PX000233 | 304 | 37 | 67.787 |  | Verde | 68.237 | Verde |  | Verde | poste en buen estado | 000105[01].jpg, 000105[02].jpg, 000105[00].jpg | 000105[PX000233].png, 000105[PX000232].png
106 | P-3097 | JP64H10 | 138CD162 |  | 9 | 55 | Sales y madera dura | 2000 | 2023-07-20 12:51 | 45127.5351 | alan | 20 | Sin color | -17.542496 | -65.81886 | 1.106345 | [5 empty] | PX05-04-0221 | PX000234 | 234 | 37 | 52.037 |  | Naranja | PX000235 | 234 | 43 | 52.037 |  | Naranja | 52.037 | Naranja |  | Naranja | reubicar poste instalar protector de tirante | 000106[00].jpg, 000106[01].jpg | 000106[PX000235].png, 000106[PX000234].png
107 | P-3097 | JP64H10 | 138CD1442 |  | 9 | 55 | Sales y madera dura | 2000 | 2023-07-20 12:56 | 45127.5386 | alan | 20 | Sin color | -17.542308 | -65.81931 | 0.9970456 |  |  |  | Liviano |  | PX05-04-0221 | PX000236 | 207 | 21 | 45.962 |  | Naranja | PX000237 | 234 | 20 | 52.037 |  | Naranja | 48.9995 | Naranja |  | Naranja | poste en buen estado | 000107[01].jpg, 000107[00].jpg, 000107[02].jpg | 000107[PX000237].png, 000107[PX000236].png
108 | P-3097 | JP64H10 | 138CD1443 |  | 9 | 55 | Sales y madera dura | 2000 | 2023-07-20 12:59 | 45127.541 | alan | 20 | Sin color | -17.541969 | -65.81915 | 1.56205 | [5 empty] | PX05-04-0221 | PX000238 | 190 | 30 | 42.137 |  | Naranja | PX000239 | 203 | 25 | 45.062 |  | Naranja | 43.5995 | Naranja |  | Naranja | poste programable | 000108[00].jpg, 000108[02].jpg, 000108[01].jpg | 000108[PX000238].png, 000108[PX000239].png
109 | P-3097 | JP64H10 | 138CD92 |  | 9 | 55 | Sales y madera dura | 2000 | 2023-07-20 13:06 | 45127.546 | alan | 20 | Sin color | -17.5447 | -65.82059 | 1.251759 | [5 empty] | PX05-04-0221 | PX000240 | 263 | 35 | 58.562 |  | Verde | PX000241 | 308 | 27 | 68.687 |  | Verde | 63.6245 | Verde |  | Verde | poste en buen estado | 000109[00].jpg, 000109[01].jpg, 000109[02].jpg | 000109[PX000241].png, 000109[PX000240].png
110 | P-3097 | JP64H10 | 138CD91 |  | 9 | 55 | Sales y madera dura | 2000 | 2023-07-20 13:10 | 45127.5489 | alan | 20 | Sin color | -17.54508 | -65.820805 | 0.8065978 | [5 empty] | PX05-04-0221 | PX000242 | 208 | 47 | 46.187 |  | Naranja | PX000243 | 184 | 44 | 40.787 |  | Naranja | 43.487 | Naranja |  | Naranja | poste en buen estado | 000110[01].jpg, 000110[00].jpg, 000110[02].jpg | 000110[PX000242].png, 000110[PX000243].png
111 | P-3097 | JP64H10 | 138CD1182 |  | 9 | 55 | Sales y madera dura | 2000 | 2023-07-20 13:13 | 45127.5505 | alan | 20 | Sin color | -17.545171 | -65.82069 | 1.482194 | [5 empty] | PX05-04-0221 | PX000243 | 184 | 44 | 40.787 |  | Naranja | PX000244 | 267 | 87 | 59.462 |  | Verde | 50.1245 | Naranja |  | Naranja |  | 000111[01].jpg, 000111[00].jpg, 000111[02].jpg | 000111[PX000243].png, 000111[PX000244].png
112 | P-3097 | JP64H10 | 138CD1182 |  | 9 | 55 | Sales y madera dura | 2000 | 2023-07-20 13:15 | 45127.5519 | alan | 20 | Sin color | -17.5451675 | -65.8206705 | 1.640122 | [5 empty] | PX05-04-0221 | PX000244 | 267 | 87 | 59.462 |  | Verde | PX000245 | 262 | 87 | 58.337 |  | Verde | 58.8995 | Verde |  | Verde | poste en buen estado | 000112[02].jpg, 000112[00].jpg, 000112[01].jpg | 000112[PX000244].png, 000112[PX000245].png
113 | P-3097 | JP64H10 | 138CD1183 |  | 9 | 55 | Sales y madera dura | 2000 | 2023-07-20 13:16 | 45127.5529 | alan | 20 | Sin color | -17.54516 | -65.82036 | 1.627882 | [5 empty] | PX05-04-0221 | PX000246 | 221 | 83 | 49.112 |  | Naranja | PX000247 | 195 | 43 | 43.262 |  | Naranja | 46.187 | Naranja |  | Naranja | programable | 000113[01].jpg, 000113[00].jpg, 000113[02].jpg | 000113[PX000247].png, 000113[PX000246].png
114 | P-3097 | JP64H10 | 138CD1184 |  | 9 | 55 | Sales y madera dura | 2000 | 2023-07-20 13:18 | 45127.5543 | alan | 20 | Sin color | -17.54521 | -65.819981 | 1.295569 | [5 empty] | PX05-04-0221 | PX000248 | 187 | 110 | 41.462 |  | Naranja | PX000249 | 232 | 90 | 51.587 |  | Naranja | 46.5245 | Naranja |  | Naranja | P1 SOL P2 programable | 000114[02].jpg, 000114[01].jpg, 000114[00].jpg | 000114[PX000248].png, 000114[PX000249].png
115 | P-3097 | JP64H10 | 138CD821 |  | 9 | 55 | Sales y madera dura | 2000 | 2023-07-20 13:30 | 45127.5623 | alan | 20 | Sin color | -17.54691 | -65.820953 | 1.56205 | [5 empty] | PX05-04-0221 | PX000250 | 265 | 30 | 59.012 | PXO | Verde | PX000251 | 252 | 23 | 56.087 | PXP PXF | Naranja | 57.5495 | Naranja |  | Naranja | poste en mal estado | 000115[01].jpg, 000115[02].jpg, 000115[00].jpg | 000115[PX000250].png, 000115[PX000251].png
116 | P-3097 | JP64H10 | 138CD175 |  | 9 | 60 | Sales y madera dura | 2000 | 2023-07-20 13:33 | 45127.5645 | alan | 20 | Sin color | -17.5468 | -65.82071 | 1.330564 |  |  |  | Liviano |  | PX05-04-0221 | PX000252 | 142 | 43 | 31.337 |  | Naranja | PX000253 | 303 | 33 | 67.562 |  | Verde | 49.4495 | Naranja |  | Naranja | poste con base quemada | 000116[02].jpg, 000116[00].jpg, 000116[01].jpg | 000116[PX000252].png, 000116[PX000253].png
117 | P-3097 | JP64H10 | 138CD176 |  | 9 | 60 | Sales y madera dura | 2000 | 2023-07-20 13:36 | 45127.5666 | alan | 20 | Sin color | -17.54636 | -65.8205165 | 1.372443 | [5 empty] | PX05-04-0221 | PX000255 | 308 | 41 | 68.687 |  | Verde | PX000256 | 313 | 59 | 69.812 |  | Verde | 69.2495 | Verde |  | Verde | poste en buen estado | 000117[00].jpg, 000117[02].jpg, 000117[01].jpg | 000117[PX000255].png, 000117[PX000256].png
118 | P-3097 | JP64H10 | 138CD177 |  | 9 | 55 | Sales y madera dura | 2000 | 2023-07-20 13:41 | 45127.5703 | alan | 20 | Sin color | -17.5459 | -65.8203 | 2.061553 | [5 empty] | PX05-04-0221 | PX000257 | 246 | 31 | 54.737 |  | Naranja | PX000258 | 0 | 0 | 0 |  | Rojo | 18.24567 | Rojo |  | Rojo | P1 Sol P2 programable | 000118[00].jpg, 000118[01].jpg, 000118[02].jpg | 000118[PX000257].png, 000118[PX000258].png
119 | P-3097 | JP64H10 | 138CD814 |  | 9 | 55 | Sales y madera dura | 2000 | 2023-07-20 13:58 | 45127.5822 | alan | 20 | Sin color | -17.5470695 | -65.82391 | 1.691892 | [5 empty] | PX05-04-0221 | PX000259 | 276 | 34 | 61.487 |  | Verde | PX000260 | 318 | 26 | 70.937 |  | Verde | 66.212 | Verde |  | Verde | Poste en buen estado | 000119[01].jpg, 000119[02].jpg, 000119[00].jpg | 000119[PX000259].png, 000119[PX000260].png
120 | P-3097 | JP64H10 | 138CD1742 |  | 9 | 55 | Sales y madera dura | 2000 | 2023-07-20 14:00 | 45127.5836 | alan | 20 | Sin color | -17.54746 | -65.824092 | 1.627882 | [5 empty] | PX05-04-0221 | PX000261 | 302 | 23 | 67.337 |  | Verde | PX000262 | 297 | 25 | 66.212 |  | Verde | 66.7745 | Verde |  | Verde | poste en buen estado | 000120[01].jpg, 000120[00].jpg, 000120[02].jpg | 000120[PX000261].png, 000120[PX000262].png
121 | P-3097 | JP64H10 | 138CD813 |  | 9 | 55 | Sales y madera dura | 2000 | 2023-07-20 14:03 | 45127.5853 | alan | 20 | Sin color | -17.54709 | -65.824323 | 1.524336 | [18 empty] | 0 |  | Verde | Verde
122 | P-3097 | JP64H10 | 138CD185 |  | 9 | 55 | Sales y madera dura | 2000 | 2023-07-20 14:06 | 45127.5877 | alan | 20 | Sin color | -17.546969 | -65.8253 | 1.173882 | [5 empty] | PX05-04-0221 | PX000263 | 226 | 36 | 50.237 |  | Naranja | PX000264 | 258 | 31 | 57.437 |  | Verde | 53.837 | Naranja |  | Naranja | poste en buen estado | 000122[01].jpg, 000122[02].jpg, 000122[00].jpg | 000122[PX000263].png, 000122[PX000264].png
123 | P-3097 | JP64H10 | 138CD184 |  | 9 | 55 | Sales y madera dura | 2000 | 2023-07-20 14:08 | 45127.5889 | alan | 20 | Sin color | -17.54689 | -65.82571 | 1.769181 | [5 empty] | PX05-04-0221 | PX000265 | 314 | 59 | 70.037 |  | Verde | PX000266 | 312 | 93 | 69.587 |  | Verde | 69.812 | Verde |  | Verde | poste en buen estado | 000123[00].jpg, 000123[02].jpg, 000123[01].jpg | 000123[PX000266].png, 000123[PX000265].png
124 | P-3097 | JP64H10 | 138CD192 |  | 9 | 55 | Sales y madera dura | 2000 | 2023-07-20 14:12 | 45127.5915 | alan | 20 | Sin color | -17.54681 | -65.82577 | 1.555635 | [5 empty] | PX05-04-0221 | PX000267 | 302 | 42 | 67.337 |  | Verde | PX000268 | 0 | 0 | 0 |  | Rojo | 22.44567 | Rojo | Verde | Verde | poste en buen estado, se rompió el tornillo | 000124[01].jpg, 000124[00].jpg, 000124[02].jpg | 000124[PX000267].png, 000124[PX000268].png
71 | P-4 | P-4D | 125HB26 |  | 12 | 220 | Sales y madera dura | 2000 | 2023-06-19 11:20 | 45096.4721 | alan | 20 | Sin color | -17.46099 | -65.88604 | 2.193171 |  |  |  | Liviano |  | PX05-04-0221 | PX000171 | 247 | 38 | 54.962 |  | Naranja | PX000172 | 257 | 37 | 57.212 |  | Verde | 56.087 | Verde |  | Verde |  | 000071[02].jpg, 000071[00].jpg, 000071[01].jpg | 000071[PX000172].png, 000071[PX000171].png
72 | P-4 | P-4D | 125HB27 |  | 12 | 220 | Sales y madera dura | 2000 | 2023-06-19 11:28 | 45096.4777 | alan | 20 | Sin color | -17.4603755 | -65.88635 | 1.910497 | [5 empty] | PX05-04-0221 | PX000173 | 0 | 0 | 0 |  | Rojo | PX000174 | 316 | 6 | 70.487 |  | Verde | 23.49567 | Rojo |  | Rojo | poste en estado excelente | 000072[03].jpg, 000072[00].jpg, 000072[01].jpg, 000072[02].jpg | 000072[PX000173].png, 000072[PX000174].png
73 | P-4 | P-4D | 125HB22 |  | 12 | 220 | Sales y madera dura | 2000 | 2023-06-19 11:45 | 45096.4896 | alan | 20 | Sin color | -17.46356 | -65.88591 | 2.545584 | [5 empty] | PX05-04-0221 | PX000175 | 269 | 23 | 59.912 |  | Verde | PX000176 | 306 | 40 | 68.237 |  | Verde | 64.0745 | Verde |  | Verde |  | 000073[03].jpg, 000073[00].jpg, 000073[01].jpg, 000073[02].jpg | 000073[PX000175].png, 000073[PX000176].png
75 | P-4 | P-4D | 125HB13 |  | 12 | 220 | Sales y madera dura | 2000 | 2023-06-19 12:01 | 45096.5008 | alan | 20 | Sin color | -17.46854 | -65.88561 | 1.910497 | [5 empty] | PX05-04-0221 | PX000177 | 278 | 20 | 61.937 |  | Verde | PX000178 | 176 | 28 | 38.987 |  | Naranja | 50.462 | Naranja |  | Naranja |  | 000075[02].jpg, 000075[00].jpg, 000075[01].jpg | 000075[PX000178].png, 000075[PX000177].png
76 | P-4 | P-4D | 125HB6 |  | 12 | 220 | Sales y madera dura | 2000 | 2023-06-19 12:10 | 45096.5072 | alan | 20 | Sin color | -17.47273 | -65.8832625 | 2.126029 | [5 empty] | PX05-04-0221 | PX000179 | 308 | 27 | 68.687 |  | Verde | PX000180 | 302 | 26 | 67.337 |  | Verde | 68.012 | Verde |  | Verde |  | 000076[02].jpg, 000076[01].jpg, 000076[00].jpg | 000076[PX000179].png, 000076[PX000180].png
77 | P-4 | P-4D | 125HB2 | 125 | 9 | 60 | Sales y madera dura | 2000 | 2023-06-19 12:20 | 45096.5142 | alan | 20 | Sin color | [6 empty] | Liviano |  | PX05-04-0221 | PX000181 | 284 | 38 | 63.287 |  | Verde | PX000182 | 276 | 36 | 61.487 |  | Verde | 62.387 | Verde |  | Verde |  | 000077[00].jpg, 000077[01].jpg, 000077[02].jpg | 000077[PX000182].png, 000077[PX000181].png
78 | P-4 | P-4D | 125HB1 |  | 9 | 60 | Sales y madera dura | 2000 | 2023-06-19 12:21 | 45096.5144 | alan | 20 | Sin color | -17.47492 | -65.8816885 | 1.555635 |  |  |  | Liviano |  | PX05-04-0221 | PX000183 | 304 | 36 | 67.787 |  | Verde | PX000184 | 285 | 33 | 63.512 |  | Verde | 65.6495 | Verde |  | Verde |  | 000078[00].jpg, 000078[01].jpg, 000078[02].jpg | 000078[PX000183].png, 000078[PX000184].png
79 | P-4 | P-4D | 125HE41 |  | 9 | 60 | Sales y madera dura | 2000 | 2023-06-19 12:45 | 45096.5313 | alan | 20 | Sin color | -17.48182 | -65.87358 | 1.555635 |  |  |  | Sí |  | PX05-04-0221 | PX000185 | 253 | 17 | 56.312 |  | Verde | PX000186 | 235 | 28 | 52.262 |  | Naranja | 54.287 | Rojo |  | Rojo |  | 000079[01].jpg, 000079[00].jpg, 000079[02].jpg | 000079[PX000185].png, 000079[PX000186].png
80 | P-4 | P-4D | 125HE41.1 |  | 9 | 70 | Sales y madera dura | 2000 | 2023-06-19 12:54 | 45096.5374 | alan | 20 | Sin color | -17.4818245 | -65.873596 | 1.555635 |  |  |  | Sí |  | PX05-04-0221 | PX000187 | 260 | 23 | 57.887 |  | Verde | PX000188 | 122 | 21 | 26.837 |  | Rojo | 37.187 | Rojo | Naranja | Naranja | programable | 000080[00].jpg | 000080[PX000187].png, 000080[PX000188].png
81 | P-4 | P-4D | 125HE17 |  | 9 | 70 | Sales y madera dura | 2000 | 2023-06-19 13:25 | 45096.5588 | alan | 20 | Sin color | -17.4972905 | -65.86542 | 1.697056 | [5 empty] | PX05-04-0221 | PX000190 | 298 | 24 | 66.437 |  | Verde | PX000191 | 286 | 44 | 63.737 |  | Verde | 65.087 | Verde |  | Verde |  | 000081[02].jpg, 000081[01].jpg, 000081[00].jpg, 000081[03].jpg, 000081[04].jpg | 000081[PX000190].png, 000081[PX000191].png
19 | S-3 | S-356 | M26E312 | 1 | 12 | 55 | Sales y madera dura | 1994 | 2023-06-01 08:40 | 45078.3611 | alan | 20 | Sin color | -17.40428 | -66.07447 | 1.393162 |  | Liviano |  | Liviano | [14 empty] | 0 |  | Rojo | Rojo | poste en mal estado | 000019[02].jpg, 000019[01].jpg, 000019[00].jpg
21 | S-3 | S-356P | M26E316 |  | 12 | 55 | Sales y madera dura | 1994 | 2023-06-01 09:40 | 45078.403 | alan | 20 | Sin color | -17.4027805 | -66.07304 | 1.640122 |  | Liviano |  | Liviano |  | PX05-04-0221 | PX000058 | 195 | 34 | 43.262 |  | Naranja | PX000059 | 208 | 26 | 46.187 | PXP | Naranja | 44.7245 | Naranja |  | Naranja | P6 - P6A | 000021[02].jpg, 000021[00].jpg, 000021[01].jpg | 000021[PX000058].png, 000021[PX000059].png
22 | S-3 | S-356P | M26E318 | 2 | 12 | 55 | Sales y madera dura | 1994 | 2023-06-01 09:55 | 45078.4131 | alan | 20 | Sin color | -17.40368 | -66.07312 | 1.379311 |  |  |  | Liviano |  | PX05-04-0221 | PX000060 | 189 | 38 | 41.912 |  | Naranja | PX000061 | 226 | 25 | 50.237 |  | Naranja | 46.0745 | Naranja | Verde | Verde | C9 - C9A poste en buen estado | 000022[02].jpg, 000022[01].jpg, 000022[00].jpg | 000022[PX000060].png, 000022[PX000061].png
23 | S-3 | S-356P | M26E320 |  | 12 | 55 | Sales y madera dura | 1994 | 2023-06-01 10:11 | 45078.4246 | alan | 20 | Sin color | -17.4045355 | -66.0731875 | 1.769181 |  |  |  | Liviano |  | PX05-04-0221 | PX000064 | 231 | 87 | 51.362 |  | Naranja | PX000065 | 272 | 38 | 60.587 |  | Verde | 55.9745 | Verde |  | Verde | C9-C9A poste en buen estado | 000023[02].jpg, 000023[00].jpg, 000023[01].jpg | 000023[PX000065].png, 000023[PX000064].png
24 | S-3 | S-356P | M26E323 |  | 12 | 55 | Sales y madera dura | 1994 | 2023-06-01 10:25 | 45078.4342 | alan | 20 | Sin color | -17.4054215 | -66.0732535 | 1.838478 |  |  |  | Liviano |  | PX05-04-0221 | PX000066 | 308 | 100 | 68.687 |  | Verde | PX000067 | 302 | 128 | 67.337 |  | Verde | 68.012 | Verde |  | Verde | poste buen estado | 000024[02].jpg, 000024[01].jpg, 000024[00].jpg | 000024[PX000067].png, 000024[PX000066].png
25 | S-3 | S-356V | TC1726 |  | 12 | 55 | Sales y madera dura | 1994 | 2023-06-01 11:52 | 45078.4943 | alan | 20 | Sin color | -17.40164 | -66.06481 | 1.984943 |  | Liviano |  | Liviano |  | PX05-04-0221 | PX000070 | 302 | 31 | 67.337 |  | Verde | PX000071 | 308 | 30 | 68.687 |  | Verde | 68.012 | Verde |  | Verde | poste en buen estado | 000025[00].jpg, 000025[01].jpg, 000025[02].jpg | 000025[PX000071].png, 000025[PX000070].png
26 | S-3 | S-356V | M27A70 |  | 12 | 55 | Sales y madera dura | 1994 | 2023-06-01 13:23 | 45078.5579 | alan | 20 | Sin color | -17.40003 | -66.064829 | 1.769181 | [18 empty] | 0 |  | Verde | Verde | poste en buen estado no requiere evaluación con Polux | 000026[01].jpg, 000026[00].jpg, 000026[02].jpg
27 | S-3 | S-356V | M27A316 |  | 12 | 55 | Sales y madera dura | 1994 | 2023-06-01 13:32 | 45078.5638 | alan | 20 | Sin color | -17.39931 | -66.06484 | 2.475884 | [5 empty] | PX05-04-0221 | PX000072 | 237 | 35 | 52.712 |  | Naranja | PX000073 | 230 | 23 | 51.137 | PXF | Naranja | 51.9245 | Naranja | Verde | Verde | poste en buen estado | 000027[00].jpg, 000027[01].jpg, 000027[02].jpg | 000027[PX000073].png, 000027[PX000072].png
28 | S-3 | S-356V | M27A53E |  | 12 | 55 | Sales y madera dura | 1994 | 2023-06-01 13:38 | 45078.5681 | alan | 20 | Sin color | -17.39846 | -66.06451 | 1.910497 |  |  |  | Liviano |  | PX05-04-0221 | PX000074 | 188 | 43 | 41.687 |  | Naranja | PX000075 | 308 | 24 | 68.687 |  | Verde | 55.187 | Verde |  | Verde | cambiar caja, termico y cruceta, el puesto no está siendo utilizado | 000028[02].jpg, 000028[01].jpg, 000028[00].jpg | 000028[PX000075].png, 000028[PX000074].png
29 | S-3 | S-360 | L26D312 |  | 12 | 55 | Sales y madera dura | 1994 | 2023-06-02 09:50 | 45079.4096 | alan | 20 | Sin color | -17.3931005 | -66.0786204 | 37.258 |  |  |  | Liviano |  | PX05-04-0221 | PX000076 | 151 | 100 | 33.362 |  | Naranja | PX000077 | 250 | 41 | 55.637 |  | Verde | 44.4995 | Naranja | Naranja | Naranja | poste programable P1- SOLUCION P2 | 000029[00].jpg, 000029[02].jpg, 000029[01].jpg, 000029[03].jpg | 000029[PX000076].png, 000029[PX000077].png
30 | S-3 | S-360Y | N27B303 |  | 12 | 55 | Sales y madera dura | 1994 | 2023-06-02 10:53 | 45079.4533 | alan | 20 | Sin color | -17.4073714 | -66.0619047 | 70.601 |  | Liviano |  | Liviano |  | PX05-04-0221 | PX000078 | 0 | 0 | 0 |  | Rojo | PX000079 | 0 | 0 | 0 |  | Rojo | 0 | Rojo | Negro | Negro |  | 000030[01].jpg, 000030[00].jpg, 000030[02].jpg | 000030[PX000078].png, 000030[PX000079].png
1 | S-4 | alimentador S-4 | a4lpy25 | 393 | 12 | 55 | Sales y madera dura | 1994 | 2022-11-03 15:11 | 44868.6326 |  | 25 | Sin color | -17.3931633 | -66.1653063 | 13.491 | [5 empty] | PX05-04-0216 | PX000001 | 96 | 6 | 20.987 | PXF | Rojo | PX000002 | 97 | 6 | 21.212 |  | Rojo | 21.0995 | Rojo |  | Rojo |  |  | 000001[PX000002].png, 000001[PX000001].png
2 | S-4 | alimentador S-4 | a4aply4568 | 1 | 12 | 55 | Sales y madera dura | 1994 | 2022-11-03 15:26 | 44868.6431 |  | 25 | Sin color | [21 empty] | 0
59 | S-7KK | HM97Q80 | prueba 3 |  | 9 | 70 | Sales y madera dura | 2000 | 2023-06-15 11:15 | 45092.469 | alan | 20 | Sin color | -17.213145 | -66.08682 | 1.414214 |  |  |  | Liviano |  | PX05-04-0221 | PX000143 | 0 | 0 | 0 |  | Rojo | PX000144 | 117 | 27 | 25.712 |  | Rojo | 12.856 | Rojo |  | Rojo |  | 000059[02].jpg, 000059[00].jpg, 000059[03].jpg | 000059[PX000143].png, 000059[PX000144].png
60 | S-7KK | HM97Q80 | prueba 3.1 | 3 | 9 | 70 | Sales y madera dura | 2000 | 2023-06-15 11:20 | 45092.4725 | alan | 20 | Sin color | -17.21315 | -66.08683 | 1.56205 |  |  |  | Liviano |  | PX05-04-0221 | PX000145 | 120 | 45 | 26.387 |  | Rojo | PX000146 | 141 | 42 | 31.112 |  | Naranja | 27.962 | Rojo |  | Rojo | P1 SOL P1D poste en estado programable | 000060[03].jpg, 000060[01].jpg, 000060[00].jpg, 000060[02].jpg | 000060[PX000146].png, 000060[PX000145].png
61 | S-7KK | HM97Q80 | prueba 0 |  | 9 | 70 | Sales y madera dura | 2000 | 2023-06-15 11:34 | 45092.4819 | alan | 20 | Sin color | -17.21332 | -66.08689 | 1.640122 |  |  |  | Sí |  | PX05-04-0221 | PX000147 | 0 | 0 | 0 |  | Rojo | PX000148 | 222 | 66 | 49.337 |  | Naranja | 16.44567 | Rojo |  | Rojo |  | 000061[01].jpg, 000061[00].jpg | 000061[PX000147].png, 000061[PX000148].png
62 | S-7KK | HM97Q80 | 4 |  | 9 | 60 | Sales y madera dura | 2000 | 2023-06-15 11:49 | 45092.4923 | alan | 20 | Sin color | -17.20662 | -66.08785 | 1.32382 |  | Liviano |  | Sí |  | PX05-04-0221 | PX000149 | 0 | 0 | 0 |  | Rojo | PX000150 | 97 | 29 | 21.212 |  | Rojo | 10.606 | Rojo |  | Rojo |  | 000062[02].jpg, 000062[01].jpg, 000062[00].jpg, 000062[03].jpg | 000062[PX000150].png, 000062[PX000149].png
63 | S-7KK | HM97Q80 | prueba 5 |  | 9 | 60 | Sales y madera dura | 2000 | 2023-06-15 11:58 | 45092.4984 | alan | 20 | Sin color | -17.2067325 | -66.08876 | 1.860108 |  |  |  | Sí |  | PX05-04-0221 | PX000151 | 119 | 35 | 26.162 |  | Rojo | PX000152 | 0 | 0 | 0 |  | Rojo | 13.081 | Rojo |  | Rojo |  | 000063[02].jpg, 000063[00].jpg, 000063[03].jpg, 000063[01].jpg | 000063[PX000151].png, 000063[PX000152].png
64 | S-7KK | HM97Q80 | prueba 6 |  | 9 | 60 | Sales y madera dura | 2000 | 2023-06-15 12:03 | 45092.5019 | alan | 20 | Sin color | -17.2066685 | -66.08827 | 1.466595 |  |  |  | Liviano |  | PX05-04-0221 | PX000153 | 131 | 33 | 28.862 |  | Rojo | PX000154 | 138 | 33 | 30.437 |  | Naranja | 29.387 | Rojo |  | Rojo |  | 000064[02].jpg, 000064[01].jpg, 000064[00].jpg | 000064[PX000153].png, 000064[PX000154].png
65 | S-7KK | HM97Q80 | prueba 6,1 |  | 9 | 60 | Sales y madera dura | 2000 | 2023-06-15 12:05 | 45092.5038 | alan | 20 | Sin color | -17.2066775 | -66.08827 | 1.486607 |  |  |  | Liviano |  | PX05-04-0221 | PX000155 | 137 | 51 | 30.212 |  | Naranja | PX000156 | 132 | 63 | 29.087 |  | Rojo | 29.462 | Rojo |  | Rojo |  | 000065[02].jpg, 000065[00].jpg, 000065[03].jpg, 000065[01].jpg | 000065[PX000155].png, 000065[PX000156].png
66 | S-7KK | HM97Q80 | prueba 7 |  | 9 | 60 | Sales y madera dura | 2000 | 2023-06-15 12:13 | 45092.5091 | alan | 20 | Sin color | -17.205412 | -66.08895 | 1.486607 | [5 empty] | PX05-04-0221 | PX000157 | 149 | 34 | 32.912 |  | Naranja | PX000158 | 125 | 34 | 27.512 |  | Rojo | 29.312 | Rojo |  | Rojo |  | 000066[01].jpg, 000066[00].jpg | 000066[PX000157].png, 000066[PX000158].png
67 | S-7KK | HM97Q80 | prueba 10 |  | 9 | 60 | Sales y madera dura | 2000 | 2023-06-15 12:21 | 45092.5146 | alan | 20 | Sin color | -17.20541 | -66.08894 | 1.486607 | Sí | Sí | Sí | Sí | Sí | PX05-04-0221 | PX000159 | 142 | 51 | 31.337 |  | Naranja | PX000160 | 113 | 51 | 24.812 |  | Rojo | 26.987 | Rojo |  | Rojo |  | 000067[00].jpg | 000067[PX000159].png, 000067[PX000160].png
68 | S-7KK | HM97Q80 |  |  | 9 | 60 | Sales y madera dura | 2000 | 2023-06-15 12:21 | 45092.5149 | alan | 20 | Sin color | [21 empty] | 0
57 | S-7KK | HM97W10 | prueba 1 |  | 9 | 60 | Sales y madera dura | 2000 | 2023-06-15 10:43 | 45092.4463 | alan | 20 | Sin color | -17.2135595 | -66.084847 | 1.555635 |  |  |  | Liviano |  | PX05-04-0221 | PX000139 | 246 | 59 | 54.737 |  | Naranja | PX000140 | 310 | 47 | 69.137 |  | Verde | 61.937 | Verde |  | Verde | POSTE EN BUEN ESTADO | 000057[01].jpg, 000057[00].jpg, 000057[02].jpg | 000057[PX000139].png, 000057[PX000140].png
58 | S-7KK | HM97W10 | prueba 2 |  | 9 | 60 | Sales y madera dura | 2000 | 2023-06-15 10:54 | 45092.4542 | alan | 20 | Sin color | -17.212874 | -66.08582 | 1.720465 |  |  |  | Sí |  | PX05-04-0221 | PX000141 | 150 | 33 | 33.137 |  | Naranja | PX000142 | 154 | 46 | 34.037 |  | Naranja | 33.587 | Rojo |  | Rojo | P1 SOL P1D poste en mal estado | 000058[00].jpg, 000058[01].jpg, 000058[02].jpg | 000058[PX000141].png, 000058[PX000142].png
69 | S-7KK | Xuz | prueba 11 |  | 9 | 75 | Sales y madera dura | 2000 | 2023-06-15 12:42 | 45092.5291 | alan | 20 | Sin color | -17.22279 | -66.08661 | 1.555635 | [5 empty] | PX05-04-0221 | PX000165 | 214 | 18 | 47.537 |  | Naranja | PX000166 | 100 | 12 | 21.887 |  | Rojo | 30.437 | Naranja |  | Naranja |  | 000069[00].jpg, 000069[01].jpg, 000069[02].jpg | 000069[PX000165].png, 000069[PX000166].png
70 | S-7KK | Xuz | prueba 12 |  | 9 | 75 | Sales y madera dura | 2000 | 2023-06-15 12:55 | 45092.5385 | alan | 20 | Sin color | -17.22212 | -66.08569 | 1.486607 |  |  |  | Liviano |  | PX05-04-0221 | PX000169 | 133 | 27 | 29.312 |  | Rojo | PX000170 | 165 | 29 | 36.512 |  | Naranja | 31.712 | Naranja |  | Naranja |  | 000070[00].jpg, 000070[01].jpg | 000070[PX000170].png, 000070[PX000169].png
8 | San miguel | Y-2 | S21C402 | 1 | 12 | 55 | Sales y madera dura | 1994 | 2022-03-24 21:40 | 44644.9025 | alan | 25 | Sin color | -17.45524 | -66.13837 | 1.25495 | Sí |  |  | Liviano | Sí | PX05-04-0221 | PX000023 | 164 | 50 | 36.287 | PXF | Naranja | PX000024 | 116 | 33 | 25.487 |  | Rojo | 29.087 | Rojo |  | Rojo |  |  | 000008[PX000024].png, 000008[PX000023].png
9 | San miguel | Y-2 | S21C401 | 2 | 12 | 55 | Sales y madera dura | 1994 | 2022-03-24 21:48 | 44644.9086 | alan | 25 | Sin color | -17.454966 | -66.138381 | 1.114002 | Sí |  |  | Liviano | Liviano | PX05-04-0221 | PX000027 | 218 | 39 | 48.437 |  | Naranja | PX000028 | 179 | 0 | 39.662 |  | Naranja | 44.0495 | Naranja | Negro | Negro | la base del poste se encuentra podrida el polux no pudo detectar fallas | 000009[00].jpg, 000009[01].jpg | 000009[PX000028].png, 000009[PX000027].png
31 | Y-738W | P22D74 | P22D41 |  | 9 | 235 | Sales y madera dura | 1994 | 2023-06-02 13:14 | 45079.5514 | alan | 20 | Sin color | -17.4334645 | -66.1333474 | 28.347 |  |  |  | Liviano |  | PX05-04-0221 | PX000086 | 204 | 90 | 45.287 |  | Naranja | PX000087 | 0 | 0 | 0 |  | Rojo | 15.09567 | Rojo |  | Rojo | P1 SOL P2 Y P8 | 000031[03].jpg, 000031[01].jpg, 000031[00].jpg, 000031[02].jpg | 000031[PX000086].png, 000031[PX000087].png
32 | Y-738W | P22D74 | P22D414 |  | 9 | 190 | Sales y madera dura | 1994 | 2023-06-02 13:19 | 45079.5549 | alan | 20 | Sin color | -17.4334401 | -66.1334906 | 41.556 |  |  |  | Liviano |  | PX05-04-0221 | PX000082 | 0 | 0 | 0 |  | Rojo | PX000083 | 0 | 0 | 0 |  | Rojo | 0 | Rojo |  | Rojo | P1 SOL P2 | 000032[00].jpg, 000032[02].jpg, 000032[01].jpg | 000032[PX000083].png, 000032[PX000082].png
33 | Y-738W | P22D74 | P22D416 |  | 9 | 190 | Sales y madera dura | 1994 | 2023-06-02 13:32 | 45079.5637 | alan | 25 | Sin color | -17.4336503 | -66.1332689 | 21.517 |  |  |  | Liviano |  | PX05-04-0221 | PX000088 | 0 | 0 | 0 |  | Rojo | PX000089 | 0 | 0 | 0 |  | Rojo | 0 | Rojo |  | Rojo | P1 SOL P2 Y P8 | 000033[02].jpg, 000033[01].jpg, 000033[00].jpg | 000033[PX000089].png, 000033[PX000088].png
34 | Y-738W | P22D74 | P22D371 |  | 9 | 190 | Sales y madera dura | 1994 | 2023-06-02 13:41 | 45079.5704 | alan | 25 | Sin color | -17.4308268 | -66.1291494 | 75.488 | [5 empty] | PX05-04-0221 | PX000090 | 0 | 0 | 0 |  | Rojo | PX000091 | 159 | 62 | 35.162 |  | Naranja | 11.72067 | Rojo |  | Rojo | P1 SOL P2 | 000034[01].jpg, 000034[00].jpg, 000034[02].jpg | 000034[PX000090].png, 000034[PX000091].png
35 | Y-738W | P22D74 | P22D334 |  | 12 | 220 | Sales y madera dura | 1994 | 2023-06-06 09:12 | 45083.383 | alan | 25 | Sin color | -17.3931519 | -66.1653692 | 12.635 |  |  |  | Liviano |  | PX05-04-0221 | PX000094 | 195 | 90 | 43.262 |  | Naranja | PX000095 | 228 | 41 | 50.687 |  | Naranja | 46.9745 | Naranja | Verde | Verde | poste MT. buen estado | 000035[01].jpg, 000035[02].jpg, 000035[00].jpg | 000035[PX000095].png, 000035[PX000094].png
36 | Y-738W | P22D74 | P22D407 |  | 12 | 190 | Sales y madera dura | 1994 | 2023-06-06 09:19 | 45083.3885 | alan | 25 | Sin color | -17.4320115 | -66.1344405 | 1.780449 |  |  |  | Liviano |  | PX05-04-0221 | PX000096 | 0 | 0 | 0 |  | Rojo | PX000097 | 0 | 0 | 0 |  | Rojo | 0 | Rojo |  | Rojo | poste en mal estado P1 SOL P2 | 000036[02].jpg, 000036[01].jpg, 000036[00].jpg | 000036[PX000096].png, 000036[PX000097].png
37 | Y-738W | P22D74 | P22D409 |  | 12 | 190 | Sales y madera dura | 1994 | 2023-06-06 09:41 | 45083.4033 | alan | 25 | Sin color | -17.43262 | -66.133931 | 1.860108 | Sí |  |  | Liviano |  | PX05-04-0221 | PX000098 | 0 | 0 | 0 |  | Rojo | PX000099 | 233 | 50 | 51.812 |  | Naranja | 17.27067 | Rojo |  | Rojo | poste en mal estado, P1 SOL P2 | 000037[01].jpg, 000037[02].jpg, 000037[00].jpg | 000037[PX000099].png, 000037[PX000098].png
38 | Y-738W | P22D74 | P22D411 |  | 12 | 170 | Sales y madera dura | 1994 | 2023-06-06 10:00 | 45083.4169 | alan | 25 | Sin color | -17.43311 | -66.133627 | 1.486607 | Sí | Liviano |  | Liviano |  | PX05-04-0221 | PX000102 | 98 | 26 | 21.437 |  | Rojo | PX000103 | 94 | 29 | 20.537 |  | Rojo | 20.987 | Rojo |  | Rojo | poste en mal estado P1 SOL P2 P7 SOL P7 | 000038[00].jpg, 000038[02].jpg, 000038[01].jpg | 000038[PX000102].png, 000038[PX000103].png
39 | Y-738W | P22D74 | P22D412 |  | 9 | 190 | Sales y madera dura | 1994 | 2023-06-06 10:05 | 45083.4201 | alan | 25 | Sin color | -17.4335165 | -66.13354 | 2.140094 |  |  |  | Liviano |  | PX05-04-0221 | PX000100 | 189 | 145 | 41.912 |  | Naranja | PX000101 | 0 | 0 | 0 |  | Rojo | 13.97067 | Rojo |  | Rojo | poste en mal estado, A1 SOL A1 V3 SOL V4 P1 SOL P2 | 000039[02].jpg, 000039[00].jpg, 000039[01].jpg | 000039[PX000100].png, 000039[PX000101].png
40 | Y-738W | P22D74 | P22D348 |  | 9 | 170 | Sales y madera dura | 1994 | 2023-06-06 10:16 | 45083.4278 | alan | 25 | Sin color | -17.43314 | -66.13373 | 1.769181 |  |  |  | Liviano |  | PX05-04-0221 | PX000104 | 227 | 47 | 50.462 |  | Naranja | PX000105 | 223 | 64 | 49.562 |  | Naranja | 50.012 | Naranja |  | Naranja |  | 000040[02].jpg, 000040[01].jpg, 000040[00].jpg | 000040[PX000104].png, 000040[PX000105].png
41 | Y-738W | P22D74 | P22D349 | 1 | 9 | 125 | Sales y madera dura | 1994 | 2023-06-06 10:28 | 45083.4362 | alan | 25 | Sin color | [6 empty] | Liviano |  | PX05-04-0221 | PX000107 | 255 | 42 | 56.762 | PXF | Verde | PX000108 | 180 | 63 | 39.887 |  | Naranja | 48.3245 | Naranja |  | Naranja | poste en mal estado P1 SOL P2 C18 SOL C18 | 000041[01].jpg, 000041[00].jpg, 000041[02].jpg | 000041[PX000107].png, 000041[PX000108].png
42 | Y-738W | P22D74 | P22D349 | 2 | 9 | 170 | Sales y madera dura | 1994 | 2023-06-06 10:38 | 45083.4429 | alan | 25 | Sin color | -17.43317 | -66.13417 | 1.555635 |  | Liviano |  | Liviano |  | PX05-04-0221 | PX000109 | 239 | 43 | 53.162 |  | Naranja | PX000110 | 0 | 0 | 0 |  | Rojo | 17.72067 | Rojo |  | Rojo | p1-p2 c18-c18 segunda medida del poste | 000042[00].jpg, 000042[02].jpg, 000042[01].jpg | 000042[PX000109].png, 000042[PX000110].png
43 | Y-738W | P22D74 | P22D350 |  | 9 | 170 | Sales y madera dura | 1994 | 2023-06-06 10:45 | 45083.4479 | alan | 25 | Sin color | -17.43282 | -66.13422 | 2.12132 |  |  |  | Liviano |  | PX05-04-0221 | PX000111 | 174 | 42 | 38.537 |  | Naranja | PX000112 | 0 | 0 | 0 |  | Rojo | 12.84567 | Rojo |  | Rojo | poste en mal estado P1 SOL P2 | 000043[01].jpg, 000043[02].jpg, 000043[00].jpg | 000043[PX000112].png, 000043[PX000111].png
44 | Y-738W | P22D74 | P22D358 |  | 9 | 155 | Sales y madera dura | 1994 | 2023-06-06 10:53 | 45083.4538 | alan | 25 | Sin color | -17.4336605 | -66.13408 | 1.843909 | [5 empty] | PX05-04-0221 | PX000114 | 69 | 90 | 14.912 | PXP PXC | Rojo | PX000115 | 0 | 0 | 0 |  | Rojo | 7.456 | Rojo |  | Rojo | poste en mal estado P1 SOL P2 L7 SOL L7B | 000044[01].jpg, 000044[02].jpg, 000044[00].jpg | 000044[PX000114].png, 000044[PX000115].png
45 | Y-738W | P22D74 | Q22A306 |  | 9 | 190 | Sales y madera dura | 1994 | 2023-06-06 10:59 | 45083.458 | alan | 25 | Sin color | -17.43409 | -66.134 | 1.555635 |  | Liviano |  | Liviano |  | PX05-04-0221 | PX000117 | 304 | 19 | 67.787 |  | Verde | PX000118 | 252 | 37 | 56.087 | PXO | Verde | 61.937 | Verde |  | Verde | poste en buen estado | 000045[00].jpg, 000045[01].jpg, 000045[02].jpg | 000045[PX000117].png, 000045[PX000118].png
46 | Y-738W | P22D74 | Q22A419 |  | 9 | 190 | Sales y madera dura | 1994 | 2023-06-06 11:14 | 45083.4683 | alan | 25 | Sin color | -17.43386 | -66.13443 | 1.941649 |  |  |  | Liviano |  | PX05-04-0221 | PX000119 | 130 | 96 | 28.637 |  | Rojo | PX000120 | 242 | 41 | 53.837 |  | Naranja | 37.037 | Naranja |  | Naranja | poste programable P1 SOL P2 | 000046[01].jpg, 000046[02].jpg, 000046[00].jpg | 000046[PX000119].png, 000046[PX000120].png
47 | Y-738W | P22D74 | P22D385 |  | 9 | 190 | Sales y madera dura | 1994 | 2023-06-06 11:21 | 45083.4727 | alan | 25 | Sin color | -17.4335575 | -66.134489 | 2.080865 | [5 empty] | PX05-04-0221 | PX000121 | 217 | 60 | 48.212 |  | Naranja | PX000122 | 242 | 63 | 53.837 |  | Naranja | 51.0245 | Naranja |  | Naranja | poste programable P1 SOL P2 | 000047[02].jpg, 000047[00].jpg, 000047[01].jpg | 000047[PX000121].png, 000047[PX000122].png
48 | Y-738W | P22D74 | P22D351 |  | 9 | 190 | Sales y madera dura | 1994 | 2023-06-06 11:25 | 45083.4757 | alan | 25 | Sin color | -17.43321 | -66.134532 | 1.843909 |  |  |  | Liviano |  | PX05-04-0221 | PX000124 | 138 | 47 | 30.437 | PXP | Rojo | PX000125 | 0 | 0 | 0 |  | Rojo | 10.14567 | Rojo |  | Rojo | poste en mal estado P1 SOL P2 T5 SOL T5 | 000048[01].jpg, 000048[00].jpg, 000048[02].jpg | 000048[PX000124].png, 000048[PX000125].png
49 | Y-738W | P22D74 | P22D365 |  | 9 | 190 | Sales y madera dura | 1994 | 2023-06-06 12:51 | 45083.5354 | alan | 25 | Sin color | -17.43375 | -66.13525 | 2.765863 |  |  |  | Liviano |  | PX05-04-0221 | PX000126 | 0 | 0 | 0 |  | Rojo | PX000127 | 0 | 0 | 0 |  | Rojo | 0 | Rojo |  | Rojo | poste en mal estado P1 SOL P2 | 000049[01].jpg, 000049[02].jpg, 000049[00].jpg | 000049[PX000126].png, 000049[PX000127].png
50 | Y-738W | P22D74 | P22D364 |  | 9 | 190 | Sales y madera dura | 1994 | 2023-06-06 13:00 | 45083.5416 | alan | 25 | Sin color | -17.43334 | -66.135326 | 2.051828 |  |  |  | Liviano |  | PX05-04-0221 | PX000128 | 0 | 0 | 0 |  | Rojo | PX000129 | 0 | 0 | 0 |  | Rojo | 0 | Rojo |  | Rojo | poste en mal estado P1 SOL P2 | 000050[02].jpg, 000050[00].jpg, 000050[01].jpg | 000050[PX000128].png, 000050[PX000129].png
51 | Y-738W | P22D74 | P22D363 |  | 9 | 190 | Sales y madera dura | 1994 | 2023-06-06 13:08 | 45083.5472 | alan | 25 | Sin color | -17.43289 | -66.135397 | 1.769181 |  |  |  | Liviano |  | PX05-04-0221 | PX000130 | 225 | 29 | 50.012 |  | Naranja | PX000131 | 238 | 41 | 52.937 |  | Naranja | 51.4745 | Naranja | Rojo | Rojo | poste en mal estado P1 SOL P2 | 000051[03].jpg, 000051[01].jpg, 000051[02].jpg, 000051[00].jpg | 000051[PX000130].png, 000051[PX000131].png
52 | Y-738W | P22D74 | P22D362 |  | 9 | 155 | Sales y madera dura | 1994 | 2023-06-06 13:11 | 45083.5495 | alan | 25 | Sin color | -17.43255 | -66.135462 | 2.051828 |  |  |  | Sí |  | PX05-04-0221 | PX000132 | 0 | 0 | 0 |  | Rojo | PX000133 | 0 | 0 | 0 |  | Rojo | 0 | Rojo |  | Rojo | poste en mal estado P1 SOL P2 | 000052[02].jpg, 000052[01].jpg, 000052[00].jpg | 000052[PX000133].png, 000052[PX000132].png
53 | Y-738W | P22D74 | P22D352 |  | 9 | 155 | Sales y madera dura | 1994 | 2023-06-06 13:20 | 45083.5559 | alan | 25 | Sin color | -17.43329 | -66.1349 | 1.697056 | [18 empty] | 0 |  | Rojo | Rojo | poste en mal estado P1 SOL P2 | 000053[00].jpg, 000053[02].jpg, 000053[01].jpg
54 | Y-738W | P22D74 | P22D354 |  | 9 | 155 | Sales y madera dura | 1994 | 2023-06-06 13:22 | 45083.5571 | alan | 25 | Sin color | -17.432906 | -66.13496 | 2.267157 | [18 empty] | 0 |  | Rojo | Rojo | poste en mal estado P1 SOL P2 | 000054[02].jpg, 000054[00].jpg, 000054[01].jpg
55 | Y-738W | P22D74 | P22D361 |  | 9 | 155 | Sales y madera dura | 1994 | 2023-06-06 13:30 | 45083.5622 | alan | 25 | Sin color | -17.43258 | -66.13501 | 2.126029 | [5 empty] | PX05-04-0221 | PX000135 | 221 | 28 | 49.112 | PXO | Naranja | PX000136 | 0 | 0 | 0 |  | Rojo | 16.37067 | Rojo |  | Rojo | poste en mal estado P1 SOL P2 | 000055[00].jpg, 000055[02].jpg, 000055[01].jpg | 000055[PX000136].png, 000055[PX000135].png
56 | Y-738W | P22D74 | P22D354 |  | 9 | 155 | Sales y madera dura | 1994 | 2023-06-06 13:37 | 45083.5674 | alan | 25 | Sin color | -17.4336885 | -66.13484 | 2.051828 |  | Liviano |  | Liviano |  | PX05-04-0221 | PX000137 | 268 | 43 | 59.687 |  | Verde | PX000138 | 0 | 0 | 0 |  | Rojo | 19.89567 | Rojo |  | Rojo | Poste en mal estado P1 SOL P2 | 000056[01].jpg, 000056[00].jpg, 000056[02].jpg | 000056[PX000138].png, 000056[PX000137].png
17 | buena vista | y 5 |  |  | 12 | 55 | Sales y madera dura | 1994 | 2022-03-24 18:52 | 44644.7863 | alan | 25 | Sin color |  |  |  |  | Liviano | [16 empty] | 0
3 | buena vista | y-8 | 1 | 1 | 12 | 55 | Sales y madera dura | 1994 | 2022-03-24 18:48 | 44644.7832 | alan | 25 | Sin color | -17.47128 | -66.1496915 | 32.01562 |  | Sí |  | Sí |  | PX05-04-0221 | PX000015 | 297 | 37 | 66.212 |  | Verde | PX000016 | 133 | 16 | 29.312 | PXP PXF PXC | Naranja | 41.612 | Naranja |  | Naranja |  | 000003[01].jpg, 000003[00].jpg, 000003[02].jpg | 000003[PX000016].png, 000003[PX000015].png
4 | buena vista | y-8 | 2 | 2 | 12 | 55 | Sales y madera dura | 1994 | 2022-03-24 19:14 | 44644.8013 | alan | 25 | Sin color | -17.47095 | -66.15183 | 27.29469 |  |  |  | Liviano |  | PX05-04-0221 | PX000017 | 164 | 36 | 36.287 |  | Naranja | PX000018 | 216 | 24 | 47.987 |  | Naranja | 42.137 | Naranja |  | Naranja | poste programable | 000004[00].jpg, 000004[01].jpg | 000004[PX000017].png, 000004[PX000018].png
5 | buena vista | y-8 | 3 | 3 | 12 | 55 | Sales y madera dura | 1994 | 2022-03-24 19:18 | 44644.804 | alan | 25 | Sin color | -17.47093 | -66.15172 | 26.90725 | Sí |  |  | Liviano |  | PX05-04-0221 | PX000019 | 167 | 35 | 36.962 | PXP PXF PXC | Naranja | PX000020 | 184 | 26 | 40.787 |  | Naranja | 38.8745 | Naranja | Rojo | Rojo | poste en mal estado | 000005[00].jpg, 000005[01].jpg, 000005[02].jpg | 000005[PX000020].png, 000005[PX000019].png
6 | buena vista | y-8 | 4 | 4 | 12 | 55 | Sales y madera dura | 1994 | 2022-03-24 19:24 | 44644.8081 | alan | 25 | Sin color | -17.47088 | -66.15181 | 28.01785 |  |  |  | Liviano | [14 empty] | 0 |  | Rojo | Rojo | poste demasiado endeble | 000006[01].jpg, 000006[00].jpg
7 | buena vista | y-8 | 4 | 4 | 12 | 55 | Sales y madera dura | 1994 | 2022-03-24 19:27 | 44644.8106 | alan | 25 | Sin color | -17.4709005 | -66.15183 | 17.69181 |  |  |  | Liviano |  | PX05-04-0221 | PX000021 | 232 | 110 | 51.587 |  | Naranja | PX000022 | 238 | 85 | 52.937 |  | Naranja | 52.262 | Naranja |  | Naranja | poste programable | 000007[01].jpg, 000007[00].jpg | 000007[PX000022].png, 000007[PX000021].png
13 | buena vista | y-8 | 5 | 5 | 9 | 55 | Sales y madera dura | 1994 | 2022-03-24 23:25 | 44644.9757 | alan | 25 | Sin color | -17.46931 | -66.1528 | 1.920937 | Sí |  |  | Liviano | Liviano | PX05-04-0221 | PX000031 | 130 | 65 | 28.637 |  | Rojo | PX000032 | 142 | 31 | 31.337 |  | Naranja | 29.537 | Rojo |  | Rojo | poste programable | 000013[00].jpg, 000013[01].jpg | 000013[PX000032].png, 000013[PX000031].png
14 | buena vista | y-8 | T20F333 | 6 | 12 | 55 | Sales y madera dura | 1994 | 2022-03-24 23:34 | 44644.982 | alan | 25 | Sin color | -17.4696575 | -66.15281 | 1.702939 | Sí |  |  | Liviano |  | PX05-04-0221 | PX000035 | 118 | 0 | 25.937 |  | Rojo | PX000036 | 159 | 0 | 35.162 |  | Naranja | 29.012 | Rojo |  | Rojo |  |  | 000014[PX000035].png, 000014[PX000036].png
15 | buena vista | y-8 | T20F332 | 7 | 12 | 55 | Sales y madera dura | 1994 | 2022-03-24 23:45 | 44644.9893 | alan | 25 | Sin color | -17.46994 | -66.15287 | 1.860108 | Sí |  |  | Liviano |  | PX05-04-0221 | PX000036 | 159 | 0 | 35.162 |  | Naranja | PX000037 | 0 | 0 | 0 |  | Rojo | 11.72067 | Rojo |  | Rojo |  | 000015[00].jpg | 000015[PX000036].png, 000015[PX000037].png
16 | buena vista | y-8 | T20F356 | 8 | 9 | 55 | Sales y madera dura | 1994 | 2022-03-25 00:09 | 44645.0065 | alan | 25 | Sin color | -17.46947 | -66.1526 | 2.780288 | Sí |  |  | Sí | Liviano | PX05-04-0221 | PX000038 | 101 | 48 | 22.112 | PXF | Rojo | PX000039 | 104 | 100 | 22.787 |  | Rojo | 22.4495 | Rojo |  | Rojo |  | 000016[01].jpg, 000016[00].jpg | 000016[PX000038].png, 000016[PX000039].png
18 | buena vista | y6 |  |  | 12 | 55 | Sales y madera dura | 1994 | 2023-04-10 15:22 | 45026.6402 | alan | 25 | Sin color | [21 empty] | 0